## прайс лист
ООО "СПЕЦСТАЛЬ" предлагает следующий металлопрокат из наличия: | [5 empty] | Максим Владимирович
моб.+7-903-257-75-27 для заявок maximor@mail.ru
[5 empty] | Прайс-лист от |  | 12.09.2019г.
Наличие
Марка | Расшифровка | Профиль, размер |  |  |  | НТД |  | Кол-во, кг | Цена, руб.
Лист жаропрочный, нержавеющий
Эи652ш | ХН70Ю Ш | лист 1.5х710х1420 | лист 1.5х710х1420 | лист 1.5х710х1420 | лист 1.5х710х1420 | ТУ-14-1-1909-76 | ТУ-14-1-1909-76 | 500 | 3000 | Моск обл
Эи652ш | ХН70Ю Ш | лист 1.0х710х2170 (новый 2019г.) с РТ-Техприемка | лист 1.5х710х1420 | лист 1.5х710х1420 | лист 1.5х710х1420 | ТУ-14-1-1909-76 , ГОСТ 19904-90 | ТУ-14-1-1909-76 | 455 | 4500 | Моск обл
Эи652ш | ХН70Ю Ш | лист ЭИ652 (ХН70Ю) 10мм |  |  |  | раскрои |  | 118 | 3000 | Моск обл
ЭИ868 | хн60вт, ВЖ98, ЭИ868 | лист х/к эи868 (хн60вт) 0,8х710х1200 7,00кг 2019г. |  |  |  | ТУ 14-1-1747-77, ГОСТ 19904-90 |  | 7 | 4500 | Моск обл
ЭИ868 | хн60вт, ВЖ98, ЭИ868 | лист х/к эи868 (хн60вт) 1.4х750ммх1500мм-12кг |  |  |  | ТУ 14-1-1747-77, ГОСТ 19904-90 |  | 12 | 4500 | Моск обл
ЭИ868 | хн60вт, ВЖ98, ЭИ868 | Лист эи868 хн60вт 1.5х1055ммх1075мм-15кг |  |  |  | ТУ 14-1-1747-77, ГОСТ 19904-90 |  | 15 | 4500 | Моск обл
ЭИ868 | хн60вт, ВЖ98, ЭИ868 | лист х/к эи868 (хн60вт) 1.5мм (карточка) |  |  |  | раскрои |  | 64 | 2500 | Моск обл
ЭИ868 | хн60вт, ВЖ98, ЭИ868 | лист х/к эи868 (хн60вт) 2,0x720х1110-1140 2019г. |  |  |  | ТУ 14-1-1747-77, ГОСТ 19904-90 |  | 31 | 4500 | Моск обл
ЭИ868 | хн60вт, ВЖ98, ЭИ868 | Лист эи868 хн60вт 2.0х1000х1240мм-22кг |  |  |  | ТУ 14-1-1747-77, ГОСТ 19904-90 |  | 22 | 4500 | Моск обл
ЭИ868 | хн60вт, ВЖ98, ЭИ868 | Лист эи868 хн60вт 2.0х850х1900мм 2штуки 58кг |  |  |  | ТУ 14-1-1747-77, ГОСТ 19904-90 |  | 58 | 4500 | Моск обл
ЭИ435 | хн78т | Лист ХН78Т эи435 0,8ммх715х1600-1700 две шт 16кг |  |  |  | ту, гост |  | 16 | 3000 | Моск обл
ЭИ435 | хн78т | Лист эи435 (хн78т) 1,8х1000х2000мм-32кг+64кг |  |  |  | ту, гост |  | 96 | 3000 | Моск обл
ЭИ435 | хн78т | лист х/к эи435 (хн78т) 2.0x1000х2000 4шт+2шт 144кг+69кг |  |  |  | ту, гост |  | 213 | 3000 | Моск обл
ЭИ435 | хн78т | лист х/к эи435 (хн78т) 2.0х710х1420кг 3шт 46кг |  |  |  | ту, гост |  | 46 | 3000 | Моск обл
ЭИ435 | хн78т | лист х/к эи435 (хн78т) 3.0х710х1610 8шт |  |  |  | ТУ 14-1-1747-77 |  | 229 | 3000 | Моск обл
ЭИ435 | хн78т | лист х/к эи435 (хн78т) 3.0х710х1500 1шт |  |  |  | ТУ 14-1-1747-77 |  | 29 | 3000 | Моск обл
ЭИ435 | хн78т | лист г/к эи435 (хн78т) 5.0х1000х2000 2шт |  |  |  | ту, гост |  | 160 | договорная | Моск обл
ЭИ435 | хн78т | лист г/к эи435 (хн78т) 6.0х1005х1405мм 1шт |  |  |  | ту, гост |  | 70 | 3000 | Моск обл
ЭИ435 | хн78т | лист г/к эи435 (хн78т) 6.0х1005х1700-1750мм 1шт |  |  |  | ту, гост |  | 91 | 3000 | Моск обл
ЭИ435 | хн78т | лист г/к эи435 (хн78т) 10.0х530мм х835мм 1шт |  |  |  | ту, гост |  | 38 | 2000 | Моск обл
ЭИ435 | хн78т | плита г/к эи435 (хн78т) 12.0х1410х2470мм 1шт |  |  |  | ту, гост |  | 328 | 3000 | Моск обл
ЭП648ВИ | ХН50ВМТЮБ ВИ | лист эп648ви (хн50вмтюб-ви) 1,0х710х1450 6шт |  |  |  | ту, гост |  | 51 | 4000 | Моск обл
ЭП648ВИ | ХН50ВМТЮБ ВИ | лист эп648ви (хн50вмтюб-ви) 1,2х1000х1800 1шт |  |  |  | ту, гост |  | 18.2 | 4000 | Моск обл
Эп718ид | ХН45МВТЮБР-ИД | лист 2.5х715х1600 7шт |  |  |  | ту, гост |  | 147 | 2200 | Моск обл
Эп718ид | ХН45МВТЮБР-ИД | лист 2.8х715х1200 15штук | лист №2.8х720х1200 | лист №2.8х720х1200 | лист №2.8х720х1200 | ТУ-14-1059-74 | ТУ-14-1059-74 | 301 | 1800 | Моск обл
Эп718ид | ХН45МВТЮБР-ИД | лист 2.8х715х1035 1шт |  |  |  | ТУ-14-1059-74 | ТУ-14-1059-74 | 17 | 1800 | Моск обл
Эп718ид | ХН45МВТЮБР-ИД | лист 2.8х715х950 1шт |  |  |  | ТУ-14-1059-74 | ТУ-14-1059-74 | 15 | 1800 | Моск обл
Эп718ид | ХН45МВТЮБР-ИД | лист 2.8х715х850 1шт |  |  |  | ТУ-14-1059-74 | ТУ-14-1059-74 | 14 | 1800 | Моск обл
Эп718ид | ХН45МВТЮБР-ИД | полоса от листа 5.0х125х900мм |  |  |  | ту, гост |  | 5 | 1000 | Моск обл
Эп693вд | ХН68ВМТЮК-ВД | лист эп693вд 0,8х1000х2000 |  |  |  | ту, гост |  | 290 | 3500 | Моск обл
Эп693вд | ХН68ВМТЮК-ВД | лист эп693вд 1,6х710х1420 |  |  |  | ту, гост |  | 13 | 3500 | Моск обл
эп708вд | ХН62ВМЮТ-ВД | лист ЭП708вд 0,8х1000х2000 14кг 1 штука |  |  |  | ту, гост |  | 14 | 3000 | Моск обл
эп708вд | ХН62ВМЮТ-ВД | лист ЭП708вд 1,0х1000х2000 52+65 |  |  |  | ту, гост |  | 117 | 4500 | Моск обл
ЭП199ВД | ХН56ВМТЮ-ВД | 1,0х700х1480мм 122кг |  |  |  | ту, гост |  | 122 | 4000 | Моск обл
ЭП199ВД | ХН56ВМТЮ-ВД | 1,2х750х1500мм 20кг |  |  |  | ту, гост |  | 20 | 4000 | Моск обл
ЭП199ВД | ХН56ВМТЮ-ВД | 1,5х700х1500 72кг |  |  |  | ту, гост |  | 72 | 4000 | Моск обл
ЭП53 | 08х22н6т | лист №8х(700)х(910-2930) |  |  |  | ту, гост |  | 561 | 150 | Челябинск
ЭИ696Б | 10Х11Н20Т2Р | лист №3.0х1000х2400 |  |  |  | ТУ14-1-1747-76 |  | 100 | 500 | Моск обл
ЭИ962Ш | 11х11н2в2мф-ш | лист 4.5х710х1100 г/к, т/о, травл. |  |  |  | ТУ14-1-2476-78 |  | 38 | 800 | Моск обл
ЭИ962Ш | 11х11н2в2мф-ш | лист 6.0х1000х2000 г/к, т/о, травл. |  |  |  | ТУ 14-1-2476-78 ГОСТ 19903-74 |  | 88 | 800 | Моск обл
ЭИ703-ВД | ХН38ВТ-ВД | лист 2.5х716х1430 |  |  |  | ту, гост |  | 21 | 2500 | Моск обл
12Х18Н10Т | 12Х18Н10Т | лист х/к 1,2х1000х2000 |  |  |  | ту, гост |  | 571 | 450 | Моск обл
12Х18Н10Т | 12Х18Н10Т | лист х/к 1,2х1000х2000 |  |  |  | ту, гост |  | 830 | 450 | Моск обл
12Х18Н10Т | 12Х18Н10Т | лист х/к 1.5х1000х2000 (ТУ 14-1-2476-78) 310кг |  |  |  | ТУ 14-1-2476-78 |  | 310 | 260 | Моск обл
12Х18Н10Т | 12Х18Н10Т | лист х/к 2.5х1000х2000 (ТУ 14-1-2476-78) 520кг |  |  |  | ТУ 14-1-2476-78 |  | 520 | 260 | Моск обл
12Х18Н10Т | 12Х18Н10Т | лист х/к 3.0 х1000х2000 (ТУ 14-1-2476-78) 260кг |  |  |  | ТУ 14-1-2476-78 |  | 260 | 260 | Моск обл
12Х18Н10Т | 12Х18Н10Т | лист х/к 3.5х1000х2000 (ГОСТ 5582-75) 1170кг |  |  |  | ГОСТ 5582-75 |  | 1170 | 260 | Моск обл
12Х18Н10Т | 12Х18Н10Т | лист г/к 5.0х1000х2000 (ГОСТ 7350-77) 530кг |  |  |  | ГОСТ 7350-77 |  | 530 | 260 | Моск обл
08Х18Н10Т | AISI 321 (08X18H10Т) | Лист1,0х1000х2000 30шт |  |  |  | импортный |  | 480 | 220 | Самара
08Х18Н10Т | AISI 321 (08X18H10Т) | Лист1,5х1000х2000 17шт |  |  |  | импортный |  | 408 | 220 | Самара
08Х18Н10Т | AISI 321 (08X18H10Т) | Лист 3.0х1000х2000 5шт |  |  |  | импортный |  | 240 | 220 | Самара
12Х17Г9АН4 М | ЭИ878 | Лист эи878 1.0х710х1420 |  |  |  | ту, гост |  | 323 | 500 | Моск обл
12Х17Г9АН4 М | ЭИ878 | Лист эи878 1.0х1000х2000 |  |  |  | ту, гост |  | 188 | 500 | Моск обл
20Х13Н4Г9 М | ЭИ100 | Лист эи100 1.0х710х1420 |  |  |  | ту, гост |  | 705 | 500 | Моск обл
20Х13Н4Г9 Н | ЭИ100 | Лист эи100 1.0х710х1420 |  |  |  | ту, гост |  | 259 | 500 | Моск обл
12Х18Н9М | 12Х18Н9М | Лист 12х18н9 м 1.0х710х1420 |  |  |  | ту, гост |  | 52 | 250 | Моск обл
ЭП410 Ш (ВНС2Ш, 08Х15Н5Д2Т Ш) | 08Х15Н5Д2Т | 08Х15Н5Д2Т (ВНС-2) 1,2х1000х2000 2шт |  |  |  | ту, гост |  | 40 | 2000 | Моск обл
эи811 | 12Х21Н5Т | лист 1.0х1000х2500 х/к |  |  |  | ТУ 14-1-2476-78 |  | 900 | 900 | Моск обл
эи811 | 12Х21Н5Т | лист 1.0х1000х2500 х/к |  |  |  | ТУ 14-1-2476-78 |  | 630 | 900 | Моск обл
эи811-ВД | 12Х21Н5Т-ВД | лист 1.0х1000х2500 х/к |  |  |  | ТУ 14-1-2476-78 |  | 486 | 900 | Моск обл
эи811-ВД | 12Х21Н5Т-ВД | лист 2.0х1000х2000 х/к |  |  |  | ТУ 14-1-2476-78 |  | 189 | 900 | Моск обл
эи811-ВД | 12Х21Н5Т-ВД | лист 5.0х1000х2000 г/к |  |  |  | ТУ 14-1-617-73 |  | 2259 | 900 | Моск обл
эп288 | 07Х16Н6 | лист г/к 5.5х1000х2000 |  |  |  | ГОСТ 7350-77 |  | 310 | договорная | Моск обл
эп288 | 07Х16Н6 | лист г/к 7.0х1000х2000 |  |  |  | ГОСТ 7350-77 |  | 751 | договорная | Моск обл
эп288 | 07Х16Н6 | лист г/к 8.0х1000х2000 |  |  |  | ГОСТ 7350-77 |  | 601 | договорная | Моск обл
30ХГСА | 30ХГСА | 1.5мм |  |  |  | ГОСТ 11268-76 |  | 300 | договорная | Самара
30ХГСА | 30ХГСА | 2.0мм |  |  |  | ГОСТ 11268-76 |  | 300 | договорная | Самара
30ХГСА | 30ХГСА | 3.0мм |  |  |  | ГОСТ 11268-76 |  | 300 | договорная | Самара
30ХГСА | 30ХГСА | 4,5х1600х3200 г/к ПН отож. кат. 3 |  |  |  | ГОСТ 11269-76 |  | 805 | 45 | Моск обл
30ХГСА | 30ХГСА | 5,5х1440х4700 г/к ПН отож. кат. 3 |  |  |  | ГОСТ 11269-76 |  | 2545 | 45 | Моск обл
20х13 | 20х13 | лист 10х1500х1400 1шт |  |  |  | ГОСТ 7350-77 |  | 156 | 300 | Моск обл
СП28-Ш | 28Х3СНМВФА-Ш | СП-28Ш отож.5,0х1000х2000 (+1 кусок 5ммх 670х1000) |  |  |  | ТУ АДИ 515.2002 |  | 501 | 700 | Моск обл
сталь 20895 | сталь 20895 | лист 1,0х1000х2000 х/к 2013год 810кг+610кг |  |  |  | Гост 19904-90 |  | 1420 | 500 | Самара
ЭИ712 | 12Х2НВФА | лист 1,8х1000х2500 х/к-отож-БТ-кат3-о, 2000г |  |  |  | ГОСТ 11268-76 |  | 73 | 500 | Москва
ЭИ712 | 12Х2НВФА-1 | лист 3,0х1000х2500 х/к-то-БТ-гр-но 2010г |  |  |  | ГОСТ 11268-76 |  | 118 | 500 | Москва
21Х2НВФА | 21Х2НВФА-3 | лист 2,5х1000х1600 х/к-то-БТ-гр ГОСТ-о 2012г |  |  |  | ГОСТ 11268-76 |  | 127 | 500 | Самара
21Х2НВФА | 21Х2НВФА | лист 2,5х1200х2800 х/к-отож-травл-БТ-кат3-о 2006г |  |  |  | ГОСТ 11268-76 2006 |  | 671 | 500 | Самара
Лента жаропрочная, жаропрочная
ЭИ868 | хн60вт, ВЖ98, ЭИ868 | лента хн60вт 0,2х400 |  |  |  | ту, гост |  | 15 | 8000 | Моск обл
ЭИ868 | хн60вт, ВЖ98, ЭИ868 | лента хн60вт 0,3х200 |  |  |  | ту, гост |  | 14 | 8000 | Моск обл
ЭИ868 | хн60вт, ВЖ98, ЭИ868 | лента хн60вт 0,8х400 -НТ-М-НО-В |  |  |  | ТУ 14-1-927-74 |  | 115 | 8000 | Моск обл
ЭИ868 | хн60вт, ВЖ98, ЭИ868 | лента хн60вт 0,8х400-НТ-М-О-3-В |  |  |  | ТУ 14-1-927-74 |  | 253 | 8000 | Моск обл
ЭИ868 | хн60вт, ВЖ98, ЭИ868 | лента хн60вт 1.0х400 |  |  |  | ТУ 14-1-927-74 |  | 250 | 8000 | Моск обл
ЭИ868 | хн60вт, ВЖ98, ЭИ868 | лента хн60вт 1.2х400 |  |  |  | ТУ 14-1-927-74 |  | 432 | 8000 | Моск обл
ЭИ435 | хн78т | лента 0,5х400 два рулона |  |  |  | ту, гост |  | 29 | 7000 | Моск обл
ЭИ703М | ХН38ВТ М | Лента 0,3х400мм 1 рулон |  |  |  | ту, гост |  | 69 | 2500 | Моск обл
ЭИ703М | ХН38ВТ М | Лента 0,6х400мм 2 рулона |  |  |  | ту, гост |  | 203 | 2500 | Моск обл
ЭП33 | 10Х11Н23Т3МР | Лента 0,5х400 ПТ НО мягкая ТУ 14-1-1008-74 АТП |  |  |  | ТУ 14-1-1008-74 |  | 82 | 7000 | Моск обл
эп693-ВД | ХН68ВМТЮК-ВД | лента 0.6х400 59кг -15кг =44кг |  |  |  | ту, гост |  | 44 | 7000 | Моск обл
ЭП578-ВИ | 68НХВКТЮ-ВИ | лента 1.0х220 ВИ-ПН-О нагартовка 24,2% |  |  |  | ТУ14-1-4456-88 |  | 24 | 10000 | Москва
ЭП578-ВИ | 68НХВКТЮ-ВИ | лента 1.6х200 ВИ-ПН-О нагартовка 23,8% |  |  |  | ТУ14-1-4456-88 |  | 43 | 10000 | Москва
ЭП578-ВИ | 68НХВКТЮ-ВИ | лента 2.0х200 ВИ-ПН-О нагартовка 24,2% |  |  |  | ТУ14-1-4456-88 |  | 11 | 10000 | Москва
ЭП410 Ш-М (ВНС2Ш-М, 08Х15Н5Д2Т М) | 08Х15Н5Д2Т М | Лента №0,7х400 |  |  |  | ТУ 14-1-35-77-83 |  | 386 | 1200 | Моск обл
ЭП410 Ш-М (ВНС2Ш-М, 08Х15Н5Д2Т М) | 08Х15Н5Д2Т М | Лента №0,7х400 16 рулонов вес рулона 95 - 100кг |  |  |  | ТУ 14-1-35-77-83 |  | 1449 | 1200 | Моск обл
12Х18Н10Т | 12Х18Н10Т | лента 0,1х400мм |  |  |  | ТУ, АТП |  | 500 | 1700 | Моск обл
12Х18Н10Т | 12Х18Н10Т | лента 0,2х400мм |  |  |  | ТУ, АТП |  | 500 | 1700 | Моск обл
12Х18Н10Т | 12Х18Н10Т | лента 0,3х400мм |  |  |  | ТУ, АТП |  | 500 | 1700 | Моск обл
12Х18Н10Т | 12Х18Н10Т | лента 0,4х400мм |  |  |  | ТУ, АТП |  | 500 | 1700 | Моск обл
12Х18Н10Т | 12Х18Н10Т | лента 0,5х400мм |  |  |  | ТУ, АТП |  | 500 | 1700 | Моск обл
12Х18Н10Т | 12Х18Н10Т | лента 0,6х400мм |  |  |  | ТУ, АТП |  | 500 | 1700 | Моск обл
12Х18Н10Т | 12Х18Н10Т | лента 0,7х400мм |  |  |  | ТУ, АТП |  | 500 | 1700 | Моск обл
12Х18Н10Т | 12Х18Н10Т | лента 0,8х400мм |  |  |  | ТУ, АТП |  | 500 | 1700 | Моск обл
12Х18Н10Т | 12Х18Н10Т | лента 0,9х400мм |  |  |  | ТУ, АТП |  | 500 | 1700 | Моск обл
12Х18Н10Т | 12Х18Н10Т | лента 1,0х400мм |  |  |  | ТУ, АТП |  | 500 | 1700 | Моск обл
12Х18Н10Т | 12Х18Н10Т | лента 1,2х400мм |  |  |  | ТУ, АТП |  | 500 | 1700 | Моск обл
12Х18Н10Т | 12Х18Н10Т | лента 1,5х400мм |  |  |  | ТУ, АТП |  | 500 | 1700 | Моск обл
12Х18Н10Т | 12Х18Н10Т | лента 1,6х400мм |  |  |  | ТУ, АТП |  | 500 | 1700 | Моск обл
12Х18Н10Т | 12Х18Н10Т | лента 1,5х400мм |  |  |  | ТУ, АТП |  | 500 | 1700 | Моск обл
12Х18Н10Т | 12Х18Н10Т | лента 1,8х400мм |  |  |  | ТУ, АТП |  | 500 | 1700 | Моск обл
12Х18Н10Т | 12Х18Н10Т | лента 2,0х410мм |  |  |  | ту, гост |  | 5000 | 500 | Москва
12Х18Н10Т | 12Х18Н10Т | лента №0,4х415 |  |  |  | ту, гост |  | 49 | 700 | Самара
12Х18Н10Т | 12Х18Н10Т | Лента №0,6х415 |  |  |  | ту, гост |  | 13 | 700 | Самара
12Х18Н9 Н | 12Х18Н9 | Лента №0.5х400 1 рулон |  |  |  | ту, гост |  | 98 | 500 | Моск обл
12Х18Н9 М | 12Х18Н9 | Лента №0.6х400 |  |  |  | ту, гост |  | 467 | 700 | Моск обл
12Х18Н9 М | 12Х18Н9 | Лента №0.8х400 |  |  |  | ту, гост |  | 42 | 700 | Моск обл
12Х18Н10Т | 12Х18Н10Т | Лента №0,6х400 |  |  |  | ту, гост |  | 159 | 1000 | Моск обл
12Х17Г9АН4 М | ЭИ878 | Лента №0,6х400 |  |  |  | ту, гост |  | 92 | 500 | Моск обл
12Х17Г9АН4 М | ЭИ878 | Лента №0,8х400 |  |  |  | ту, гост |  | 295 | 500 | Моск обл
20Х13Н4Г9 | ЭИ100 | Лента №0.5х400 |  |  |  | ту, гост |  | 50 | 1000 | Моск обл
ЭИ654 | 15Х18Н12С4ТЮ | Лента 1,2х400мм |  |  |  | ту, гост |  | 145 | 1000 | Моск обл
Лента из прецизионных сплавов
79 НМ Т-0,05х70 |  | Лента №0,05мм х 70мм |  |  |  | ту, гост |  | 2.8 | 2500 | Самара
79 НМ Т-0,2х200 |  | Лента №0,2мм х200мм |  |  |  | ту, гост |  | 13.6 | 2500 | Самара
29НК Т-1,5х200х1000мм |  | Полоса №1,5ммх200ммх1000мм |  |  |  | ту, гост |  | 77 | 2000 | Самара
Круг жаропрочный, нержавеющий
эп637А-ИД | 02Н18К9М5ТА-ИД | круг Ф14 |  |  |  | ТУ14-1-4896-90 |  | 304 | договорная | Моск обл
эп637А-ЭЛ | 02Н18К9М5ТА-ЭЛ | круг Ф15 |  |  |  | ТУ14-1-4896-90 |  | 1250 | договорная | Моск обл
ЭИ868 | хн60вт, ВЖ98, ЭИ868 | круг Ф10 |  |  |  | ТУ14-1-3957-85 |  | 17 | 2000 | Самара
ЭИ868 | хн60вт, ВЖ98, ЭИ868 | круг Ф12 |  |  |  | ТУ14-1-286-98 |  | 12 | 2500 | Моск обл
ЭИ868 | хн60вт, ВЖ98, ЭИ868 | круг Ф24 |  |  |  | ТУ14-1-286-98 |  | 281 | 2500 | Моск обл
ЭИ868 | хн60вт, ВЖ98, ЭИ868 | круг Ф28 |  |  |  | ТУ14-1-286-98 |  | 30 | 2500 | Моск обл
ЭИ868 | хн60вт, ВЖ98, ЭИ868 | круг Ф70 |  |  |  | ТУ14-1-286-98 |  | 59 | 2500 | Моск обл
ЭИ435 | ХН78Т | круг Ф11 |  |  |  | ту, гост |  | 21.2 | 2250 | Самара
ЭИ435 | ХН78Т | круг Ф20 2шт длина 1000-1300мм |  |  |  | ту, гост |  | 8 | 2250 | Моск обл
ЭИ435 | ХН78Т | круг Ф22 1шт длина 1000-1300мм |  |  |  | ту, гост |  | 4 | 2250 | Моск обл
ЭИ435 | ХН78Т | круг Ф40 г/к Гр. 3 |  |  |  | ТУ14-1-1671-76, ГОСТ 22411-77 |  | 31 | 2250 | Моск обл
ЭИ435 | ХН78Т | круг Ф48 г/к |  |  |  | ТУ14-1-1671-76, ГОСТ 22411-77 |  | 83 | 2250 | Моск обл
ЭИ435 | ХН78Т | круг Ф100 г/к, кованый длина 320мм |  |  |  | ТУ14-1-1671-76, ГОСТ 22411-77 |  | 21 | 2250 | Моск обл
ЭИ435 | ХН78Т | круг ф130мм L=327мм обточенный без отбоя |  |  |  | ту, гост |  | 38 | 2250 | Моск обл
ЭП648ВИ | ХН50ВМТЮБ ВИ | круг Ф25 |  |  |  | ту, гост |  | 3.7 | 2250 | Моск обл
ЭП648ВИ | ХН50ВМТЮБ ВИ | круг Ф150мм L=330мм |  |  |  | ту, гост |  | 51 | 2250 | Моск обл
ЭП648ВИ | ХН50ВМТЮБ ВИ | круг Ф200мм L=440мм |  |  |  | ту, гост |  | 123 | 2500 | Моск обл
ЭП648ВИ | ХН50ВМТЮБ ВИ | круг эп 648 ви Ф200мм длина 1,1метра 2 штуки |  |  |  | ту, гост |  | 550 | 2500 | Моск обл
ЭИ698-ВД | ХН73МБТЮ-ВД | кругФ55 г/к, обточен. |  |  |  | ТУ14-1-1973-77, ,ГОСТ 22411-77 |  | 45 | 2500 | Моск обл
ЭП750-Ш | 07Х25Н16АГ6Ф-Ш | круг ф150 |  |  |  | ТУ 14-1-911-74 |  | 417 | 1000 | Моск обл
ЭП222 | 07Х21Г7АН5 | круг Ф12 |  |  |  | ТУ 14-1-1141-74 |  | 303 | 600 | Моск обл
ЭП222 | 07Х21Г7АН5 | круг Ф14 |  |  |  | ТУ 14-1-1141-74 |  | 260 | 600 | Моск обл
ЭП222 | 07Х21Г7АН5 | круг Ф17 |  |  |  | ТУ 14-1-1141-74 |  | 388 | 600 | Моск обл
ЭП222-Ш | 07Х21Г7АН5-Ш | круг Ф24 |  |  |  | ТУ 14-1-952-74 |  | 231 | 600 | Моск обл
ХН77ТЮР Б | ЭИ437-Б | круг Ф11 |  |  |  | ту, гост |  | 21.5 | 2500 | Самара
ХН77ТЮР Б | ЭИ437-Б | круг Ф12 |  |  |  | ту, гост |  | 103 | 2500 | Самара
ХН77ТЮР-ВД | ЭИ437-ВД | круг Ф20 г/к, обточен. |  |  |  | ТУ14-1-223-72 |  | 32 | 2500 | Моск обл
ХН77ТЮР-ВД | ЭИ437-ВД | S10 шестигранник нагартованый, калиброванный Гр. В |  |  |  | ТУ14-1-3953-85, ГОСТ 8560-78,1051-73 |  | 10 | 3000 | Моск обл
15Х18Н12С4ТЮ-ш | ЭИ654Ш | Круг Ф24 |  |  |  | ту, гост |  | 127 | 350 | Моск обл
15Х18Н12С4ТЮ-ш | ЭИ654Ш | Круг Ф28 |  |  |  | ту, гост |  | 50 | 350 | Моск обл
15Х18Н12С4ТЮ-ш | ЭИ654Ш | Круг Ф45 |  |  |  | ту, гост |  | 93 | 350 | Моск обл
ЭИ481-Ш | 37Х12Н8Г8МФБ-Ш | Шестигранник S 9 калиброваный, отожженый |  |  |  | ТУ 14-1-378-72 |  | 10 | 1000 | Моск обл
ЭИ835-Ш | 12Х25М16Г7АР-Ш | Шестигранник S 14 т/о, калиброванный |  |  |  | ТУ14-1-2297-77, 8560-78 |  | 12 | 1000 | Моск обл
ЭИ835-Ш | 12Х25М16Г7АР-Ш | ШестигранникS 17 нагартованый, калиброваный Гр. В |  |  |  | ГОСТ 5949-75, ГОСТ 8560-78, 1051-73 |  | 41 | 1000 | Моск обл
ЭИ961-Ш | 13Х11Н2В2МФ-Ш | Шестигранник S 17 т/о, калиброванный |  |  |  | ТУ14-1-1791-76, 8560-78 |  | 15 | 1000 | Моск обл
ЭИ893-ВИ | ХН65МВТЮ | круг Ф45 L=2560мм |  |  |  | ту, гост |  | 36 | 2000 | Моск обл
ЭП-33ВД | 10Х11Н23Т3МР-вд | круг Ф4мм L=2000мм |  |  |  | ТУ серебрянка |  | 133.5 | 1600 | Моск обл
ЭП-33ВД | 10Х11Н23Т3МР-вд | круг Ф4мм |  |  |  | ТУ серебрянка |  | 0.4 | 1600 | Моск обл
ЭП-33ВД | 10Х11Н23Т3МР-вд | круг Ф7мм L=2540мм |  |  |  | ТУ серебрянка |  | 11.5 | 1600 | Моск обл
ЭП-33ВД | 10Х11Н23Т3МР-вд | круг Ф8мм |  |  |  | ТУ серебрянка |  | 0.8 | 1600 | Моск обл
ЭП-33ВД | 10Х11Н23Т3МР-вд | круг Ф12мм 4.3 кг L=400-600мм |  |  |  | ТУ серебрянка |  | 4.3 | 1600 | Моск обл
ЭП-33ВД | 10Х11Н23Т3МР-вд | круг Ф12мм |  |  |  | ТУ серебрянка |  | 13.1 | 1600 | Моск обл
ЭП-33ВД | 10Х11Н23Т3МР-вд | круг Ф14мм 13.0кг L=300-600мм |  |  |  | ТУ серебрянка |  | 13 | 1600 | Моск обл
ЭП-33ВД | 10Х11Н23Т3МР-вд | круг Ф14 мм -1,7кг |  |  |  | ТУ серебрянка |  | 1.7 | 1600 | Моск обл
ЭП-33ВД | 10Х11Н23Т3МР-вд | круг Ф24мм 11.6кг L=3230мм Челябинск |  |  |  | ТУ серебрянка |  | 11.6 | 1600 | Челябинск
ЭП-33ВД | 10Х11Н23Т3МР-вд | круг Ф25мм 138кг L=3000мм |  |  |  | ТУ серебрянка |  | 138 | 1600 | Моск обл
ЭП-33ВД | 10Х11Н23Т3МР-вд | круг Ф 36 мм -5,7кг |  |  |  | ТУ серебрянка |  | 5.7 | 1600 | Моск обл
ЭП-33ВД | 10Х11Н23Т3МР-вд | круг Ф 55мм 4,2кг L=220мм |  |  |  | ТУ серебрянка |  | 4.2 | 1600 | Моск обл
ЭП-33ВД | 10Х11Н23Т3МР-вд | шестигранник 6гр10мм 2,5кг L=400-600мм |  |  |  | ТУ серебрянка |  | 2.5 | 1600 | Моск обл
ЭП-33ВД | 10Х11Н23Т3МР-вд | шестигранник 6гр14мм 17.6кг L=300-600мм |  |  |  | ТУ серебрянка |  | 17.6 | 1600 | Моск обл
ЭП-33ВД | 10Х11Н23Т3МР-вд | шестигранник 6гр24мм 12.7кг L=300-600мм |  |  |  | ТУ серебрянка |  | 12.7 | 1600 | Моск обл
Р18 | серебрянка | круг Ф1.3 |  |  |  | ТУ 3-953-76 |  | 12 | 1200 | Моск обл
Р18 | серебрянка | круг Ф1.8 |  |  |  | ТУ 3-953-76 |  | 10 | 1200 | Моск обл
Р18 | серебрянка | круг Ф3.4 |  |  |  | ГОСТ 14955-77 |  | 20 | 1200 | Моск обл
Р18 | серебрянка | круг Ф3.5 |  |  |  | ТУ 3-953-76, ГОСТ 14955-77 |  | 5 | 1200 | Моск обл
Р18 | серебрянка | круг Ф3.5 |  |  |  | ТУ 3-953-76, ГОСТ 14955-77 |  | 5 | 1200 | Моск обл
Р18 | серебрянка | круг Ф3.6 |  |  |  | ГОСТ 14955-77 |  | 26 | 1200 | Моск обл
Р18 | серебрянка | круг Ф4.2 |  |  |  | ГОСТ 14955-77 |  | 24 | 1200 | Моск обл
Р18 | серебрянка | круг Ф4.5 |  |  |  | ГОСТ 14955-77 |  | 12 | 1200 | Моск обл
Р18 | серебрянка | круг Ф4.8 |  |  |  | ГОСТ 14955-77 |  | 20 | 1200 | Моск обл
Р18 | серебрянка | круг Ф6.0 |  |  |  | ГОСТ 14955-77 |  | 16 | 1200 | Моск обл
Р18 | серебрянка | круг Ф6.3 |  |  |  | ГОСТ 14955-77 |  | 10 | 1200 | Моск обл
Р18 | серебрянка | круг Ф7.4 |  |  |  | ГОСТ 14955-77 |  | 10 | 1200 | Моск обл
Р18 | серебрянка | круг Ф7.9 |  |  |  | ГОСТ 14955-77 |  | 10 | 1200 | Моск обл
Р18 | серебрянка | круг Ф8.4 |  |  |  | ГОСТ 14955-77 |  | 10 | 1200 | Моск обл
Р18 | серебрянка | круг Ф10.25 |  |  |  | ГОСТ 14955-77 |  | 10 | 1200 | Моск обл
эи448 | 10х17н13м2т | круг Ф14 |  |  |  | ту, гост |  | 39.4 | 400 | Самара
ЭП 921 ВД | 03Х9К14Н6М3ДР-ВД | Круг Ф90мм , L=1800мм,2830мм,2350мм |  |  |  | ту, гост |  | 350 | 1500 | Моск обл
ЭИ703-вд | ХН38ВТ-вд | круг ф130мм L=1860мм |  |  |  | ту, гост |  | 206 | 2000 | Моск обл
Эп693вд | ХН68ВМТЮК-ВД | круг Ф150 |  |  |  | ту, гост |  | 57.2 | 2000 | Моск обл
эп708вд | ХН62ВМЮТ-ВД | круг Ф15 г/к |  |  |  | ТУ14-1-1018-98,ГОСТ 22411-77 |  | 11 | 2500 | Моск обл
эп708вд | ХН62ВМЮТ-ВД | Круг Ф80 кованый |  |  |  | ТУ14-1-1018-98, 22411-77 |  | 71 | 2500 | Моск обл
эп708вд | ХН62ВМЮТ-ВД | круг Ф130мм |  |  |  | ту, гост |  | 300 | под заказ | Моск обл
ЭП866-Ш | 15Х16К5Н2МВФАБ-Ш | круг Ф18 г/к, т/о Гр. В |  |  |  | ТУ 14-1-2756-79, ГОСТ 2590-88 |  | 241 | 1000 | Моск обл
ВНС32-ВИ | 3Х13Н6М2К3БДЛТ-ВИ | круг Ф26 |  |  |  | ТУ 14-1-3695-84, ГОСТ 2590-88 |  | 16 | 2000 | Моск обл
ЭП877-ИД | 58ХНВКТБЮ-ИД | круг Ф17 г/к |  |  |  | ТУ14-1-3182-81 |  | 27 | 2500 | Моск обл
08Х18Н10Т | 08Х18Н10Т | Круг г/к Ф28 мм - 780 кг (длина 2,4 - 2,5 метра) |  |  |  | ГОСТ 2590-2006 |  | 756 | 180 | Самара 2
12Х18Н10Т | 12Х18Н10Т | КругФ55 т/о, обточен. |  |  |  | ГОСТ 5949-75 |  | 59 | 220 | Моск обл
12Х18Н10Т | 12Х18Н10Т | Шестигранник S 14 х/т, нагартованый, калибров Гр. В |  |  |  | ГОСТ 5949-75 |  | 10 | 250 | Моск обл
ЭП517Ш | 15Х12Н2МВФАБ-ш | Квадрат 120х120мм 128кг L=1090мм |  |  |  | ту, гост |  | 128 | 200 | Моск обл
Круг ЭП310Ш | 13Х15Н5АМЗ, ВНС-5 | Круг эп310 ш Ф18мм c отжигом АТП хол.обр |  |  |  | ТУ 14-1-940-74 |  | 96 | 500 | Самара 2
Круг ЭП310Ш | 13Х15Н5АМЗ, ВНС-5 | Круг эп310 ш Ф22мм c отжигом АТП хол.обр |  |  |  | ТУ 14-1-940-74 |  | 5075 | 500 | Самара 2
Круг ЭП310Ш | 13Х15Н5АМЗ, ВНС-5 | Круг эп310 ш Ф24мм c отжигом АТП хол.обр |  |  |  | ТУ 14-1-940-74 |  | 3616 | 500 | Самара 2
Круг ЭП310Ш | 13Х15Н5АМЗ, ВНС-5 | Круг эп310 ш Ф26мм c отжигом АТП хол.обр |  |  |  | ТУ 14-1-940-74 |  | 2708 | 500 | Самара 2
Круг ЭП310Ш | 13Х15Н5АМЗ, ВНС-5 | Круг эп310 ш Ф30мм c отжигом АТП хол.обр |  |  |  | ТУ 14-1-940-74 |  | 2420 | 500 | Самара 2
Круг ЭП310Ш | 13Х15Н5АМЗ, ВНС-5 | Круг эп310 ш Ф32мм c отжигом АТП хол.обр |  |  |  | ТУ 14-1-940-74 |  | 12450+500 | 500 | Самара 2
Круг ЭП310Ш | 13Х15Н5АМЗ, ВНС-5 | Круг эп310 ш Ф50мм c отжигом АТП кован под хол.обр |  |  |  | ТУ 14-1-940-74 |  | 99 | 500 | Самара 2
Круг ЭП310Ш | 13Х15Н5АМЗ, ВНС-5 | Круг эп310 ш Ф65мм c отжигом АТП кован под гор обр |  |  |  | ТУ 14-1-940-74 |  | 1363 | 500 | Самара 2
ЭП742-ПД | ХН62БМКТЮ-ПД | поковка h130мм 1шт Ф515-570мм форма диск | шайба h130мм 1шт Ф515-570мм | шайба h130мм 1шт Ф515-570мм | шайба h130мм 1шт Ф515-570мм | ТУ14-1-2617-79 | ТУ14-1-2617-79 | 239 | 1500 | Моск обл
ЭП742-ПД | ХН62БМКТЮ-ПД | поковка h125мм 2шт Ф485-520 мм форма диск | шайба h125мм 2шт Ф485-520 мм | шайба h125мм 2шт Ф485-520 мм | шайба h125мм 2шт Ф485-520 мм | ТУ14-1-2617-79 | ТУ14-1-2617-79 | 422 | 1500 | Моск обл
ЭП742-ПД | ХН62БМКТЮ-ПД | поковка h120мм 1шт Ф585-645мм форма диск | шайба h120мм 1шт Ф585-645мм | шайба h120мм 1шт Ф585-645мм | шайба h120мм 1шт Ф585-645мм | ТУ14-1-2617-79 | ТУ14-1-2617-79 | 330 | 1500 | Моск обл
20хн3а | 20хн3а | Круг 20хн3а Ф100мм 1420кг |  |  |  | гост, ту |  | 1420 | 60 | Моск обл
38х2мюа | 38х2мюа | Круг 38х2мюа Ф170мм 630кг |  |  |  | гост, ту |  | 630 | 60 | Моск обл
30ХГСА | 30ХГСА | квадрат 20х20 мм |  |  |  | ГОСТ 4543-71 |  | 2090 | 34 | Моск обл
35ХГСА | 35ХГСА | полоса 16х40 мм |  |  |  | ГОСТ 4543-71 |  | 1030 | 34 | Моск обл
30ХГСА | 30ХГСА | профиль № 3991 |  |  |  | ТУ 14-11-245-88 |  | 590 | 34 | Моск обл
30ХГСА | 30ХГСА | профиль № 3992 |  |  |  | ТУ 14-11-245-88 |  | 980 | 34 | Моск обл
25х13н2 | ЭИ474 | Круг Ф75 г/к |  |  |  | ту, гост |  | 71 | 200 | Самара
40ХН2МА | 40ХН2МА | Круг Ф75 г/к |  |  |  | ту, гост |  | 38 | 50 | Самара
40ХН2МА | 40ХН2МА | полоса 14х30мм |  |  |  | ОСТ 3-98-80 |  | 720 | 50 | Моск обл
12Х2НВФА | ЭИ712 | круг Ф15 мм |  |  |  | ТУ 14-1-4058-85 |  | 960 | 80 | Самара
12Х2НВФА | ЭИ712 | круг Ф22 мм |  |  |  | ТУ 14-1-3238-81 |  | 2220 | 80 | Самара
12Х2НВФА | ЭИ712 | круг Ф28 мм 1526+682 |  |  |  | ТУ 14-1-3238-81 |  | 2208 | 80 | Самара
12Х2НВФА | ЭИ712 | круг Ф36 мм |  |  |  | ТУ 14-1-3238-81 |  | 3282 | 80 | Самара
12Х2НВФА | ЭИ712 | круг Ф140 мм |  |  |  | ТУ 14-1-3238-06 |  | 2016 | 180 | Самара
СП28-ВД | 28Х3СНМВФА-ВД | круг Ф36 мм 19 штук |  |  |  | ту, гост |  | 455 | 150 | Самара
СП28-ВД | 28Х3СНМВФА-ВД | круг Ф60 мм 30 штук |  |  |  | ту, гост |  | 1844 | 150 | Самара
СП28 | 28Х3СНМВФА | круг Ф70 мм 2 штуки |  |  |  | ту, гост |  | 187 | 150 | Самара
СП28-ВД | 28Х3СНМВФА-ВД | круг Ф80 мм 3 штуки |  |  |  | ту, гост |  | 320 | 150 | Самара
СП28-ВД | 28Х3СНМВФА-ВД | круг Ф80 мм 7штук |  |  |  | ту, гост |  | 660 | 150 | Самара
ВП25 | 25ХСНВФА | круг Ф18 мм |  |  |  | ТУ 14-1447-75 |  | 1000 | 70 | Моск обл
ВП25 | 25ХСНВФА | круг Ф20 мм |  |  |  | ТУ 14-1447-75 |  | 3180 | 70 | Моск обл
ВП25 | 25ХСНВФА | ВП 25 лист х/к 3,5х1200х2800 |  |  |  | гост, ту |  | 20000 | под заказ | Моск обл
20Х2Н4А | 20Х2Н4А | круг Ф11,5 шлаковый |  |  |  | гост 7417-75 |  | 1681.5 | 55 | Самара
20Х2Н4А | 20Х2Н4А | круг Ф13,5 шлаковый |  |  |  | гост 801-60 |  | 492 | 55 | Самара
20Х2Н4А | 20Х2Н4А | круг Ф28 шлаковый |  |  |  | ту 1411433-75 |  | 2109 | 55 | Самара
20х13 | 20х13 | Круг Ф50мм L=3730мм |  |  |  | ту, гост |  | 55 | 60 | Королев
20х13 | 20х13 | Круг 20х13 Ф100 L=3190мм 187,00кг |  |  |  | ту, гост |  | 187 | 70 | Моск обл
шх15 | шх15 | Круг Ф6мм |  |  |  | ту, гост |  | 164 | 50 | Моск обл
шх15 | шх15 | Круг Ф10мм |  |  |  | ту, гост |  | 110 | 50 | Моск обл
Труба нержавеющая
ЭИ868 | хн60вт, ВЖ98, ЭИ868 | труба Ф8х2 х/д, пов. точ. |  |  |  | ТУ 14-3-571-77, метр |  | 200 | 5000 | Моск обл
ЭИ868-ВД | хн60вт, ВЖ98, ЭИ868 | труба Ф12х1 х/д, шлиф. |  |  |  | ТУ 14-3-571-04, метр |  | 120 | 10000 | Моск обл
ЭИ868 | хн60вт, ВЖ98, ЭИ868 | труба Ф18х1 х/д |  |  |  | ТУ 14-3-571-77, метр |  | 6 | 4500 | Моск обл
ЭП648-ИД | ХН50ВМТЮБ-ИД | труба Ф5х0,3 х/д |  |  |  | ТУ 14-8-37-2001 |  | 149 | 4500 | Моск обл
ХН77ТЮР | ЭИ437Б | труба Ф7х0,6 |  |  |  | ед изм метр цена за метр |  | 52 | 700 | Самара
12Х18Н10Т | 12х18н10т | труба Ф7х0,7 |  |  |  | ед изм метр цена за метр |  | 28 | 500 | Самара
12Х18Н10Т | 12х18н10т | труба Ф12х1 50 метров |  |  |  | ед изм метр цена за метр |  | 14 | 500 | Моск обл
12Х18Н10Т | 12х18н10т | труба Ф8х2 шлиф. гр. А |  |  |  | ГОСТ 19277-73, метр |  | 379 | 300 | Моск обл
12Х18Н10Т | 12х18н10т | труба Ф12х1 50 метров |  |  |  | ед изм метр цена за метр |  | 14 | 500 | Моск обл
12Х18Н10Т | 12х18н10т | труба Ф18х1 ауст., НП - шлиф., ВП - травл. гр. А |  |  |  | ГОСТ 19277-73, метр |  | 88 | 130 | Моск обл
12Х18Н10Т | 12х18н10т | труба Ф24х1 х/д, т/о, гр. А |  |  |  | ГОСТ 19277-73, метр |  | 16 | 570 | Моск обл
12Х18Н10Т | 12х18н10т | труба Ф36х0,6 т/о, гр. А |  |  |  | ГОСТ 19277-73, метр |  | 46 | 500 | Моск обл
12Х18Н10Т | 12х18н10т | труба Ф36х0,8 т/о, гр. А |  |  |  | ГОСТ 19277-73, метр |  | 72 | 700 | Моск обл
08Х18Н10 | 08Х18Н10 | труба Ф20 мм х1 мм, 1-й сорт L=3000мм, 95кг |  |  |  | ГОСТ 11068-81,метр |  | 198 | 150 | Самара
Трубы безрисочные
09Х18Н10Т | 09Х18Н10Т | труба Ф26х1 т/о, светлотравленые 234метра 600 руб/метр |  |  |  | Гост 10498-82 ОВТ, метр |  | 234 | 600 | Моск обл
12Х18Н10Т | 12Х18Н10Т | труба Ф42х6 т/о, НП и ВП светлотравленая |  |  |  | Гост 9941-81 |  | 12.6 | 1000 | Моск обл
12Х18Н10Т | 12Х18Н10Т | труба Ф56х0,8 х/д, т/о 3метра 1000руб/метр |  |  |  | Гост 9941-81 |  | 3 | 1000 | Моск обл
12Х18Н10Т | 12Х18Н10Т | труба Ф63х5 х/д, т/о |  |  |  | Гост 9941-81 |  | 2 | 1000 | Моск обл
12Х18Н10Т | 12Х18Н10Т | труба Ф1,6х0,25 т/о Гр. А |  |  |  | Гост 14162-79 |  | 72 | 1000 | Моск обл
12Х18Н10Т | 12Х18Н10Т | труба Ф1,6х0,25 х/д Гр. А |  |  |  | Гост 14162-79 |  | 558 | 1000 | Моск обл
12Х18Н10Т | 12Х18Н10Т | труба Ф3х0,6 т/о, обточ., светлотравленые Гр. А |  |  |  | Гост 14162-79 |  | 43 | 1000 | Моск обл
06Х18Н10Т | 06Х18Н10Т | труба Ф7х0,6 х/д |  |  |  | Гост 10498-82 |  | 10 | 1000 | Моск обл
|  | Трубы нефтепроводные |  |  |  | ту, гост
15Х5М | 15Х5М | Трубы толстостенные 15Х5М Ф508х20мм |  |  |  | ту, гост |  | 5136 | 85 | Челябинск
15Х5М | 15Х5М | Трубы толстостенные 15Х5М Ф610х17,48мм |  |  |  | ту, гост |  | 1897 | 85 | Челябинск
15Х5М | 15Х5М | Трубы толстостенные 15Х5М Ф426х20мм |  |  |  | ТУ 14-ЗР-62-2002 |  | 4635 | 85 | Челябинск
сталь 20 | сталь 20 | Трубы катанные ст.20 Ф89х5мм |  |  |  | Гост 8732-78 |  | 2000 | 55 | Челябинск
сталь 35 | сталь 35 | Труба Ст.35 ф 60х14мм =505 кг |  |  |  | ГОСТ 8731-74 |  | 505 | 50 | Самара
сталь 20 | сталь 20 | Труба Ст.20 ф 60 х 5мм =350 кг |  |  |  | ГОСТ 8734-75, В8733-74 |  | 350 | 50 | Самара
сталь 20 | сталь 20 | Труба Ст.20 ф 22 х 3мм = 450 кг |  |  |  | ГОСТ 8733-74 |  | 450 | 50 | Самара
Трубы лежалые
ст3, К52/1, 17г1су | ст3, К52/1, 17г1су | Ф1220х12, 1220х14 |  |  |  | лежалые |  | 300000 | 50
Проволока
ЭИ868 | хн60вт, ВЖ98, ЭИ868 | проволока Ф1,6мм 1 бухта |  |  |  | ту, гост |  | 5 | 3500 | Моск обл
ЭИ868 | хн60вт, ВЖ98, ЭИ868 | проволока Ф2.0 мм |  |  |  | ту, гост |  | 11 | 3500 | Моск обл
ЭИ868 | хн60вт, ВЖ98, ЭИ868 | проволока Ф3 т/о гр. В |  |  |  | ТУ 14-1-2287-77, ГОСТ 14955-77 |  | 25 | 3500 | Моск обл
ЭИ868 | хн60вт, ВЖ98, ЭИ868 | проволока Ф3.0 мм |  |  |  | ту, гост |  | 31 | 3500 | Моск обл
ЭИ868 | хн60вт, ВЖ98, ЭИ868 | проволока Ф4 т/о Гр. В |  |  |  | ТУ 14-1-2287-77, ГОСТ 14955-77 |  | 5 | 3500 | Моск обл
ЭИ868 | хн60вт, ВЖ98, ЭИ868 | проволока Ф4.0 мм |  |  |  | ту, гост |  | 16 | 3500 | Моск обл
ЭИ435 | ХН78Т | СВ-ХН78Т (ЭИ435) Ф2,0 нагартов., травл., отбел. |  |  |  | ТУ14-1-997-74 |  | 15 | 3000 | Моск обл
ЭИ602 | ХН75МБТЮ | проволока Ф1.2мм |  |  |  | ту, гост |  | 20 | 3500 | Моск обл
ЭИ702 | 36НХТЮ | проволока Ф2.9 |  |  |  | ту, гост |  | 7 | 2000 | Моск обл
12Х18Н10Т | 12Х18Н10Т-В | проволока Ф0,91мм | проволока | проволока | проволока | ТУ 3-1002-77 |  | 8 | 500 | Моск обл
12Х18Н10Т | 12Х18Н10Т-ТС 1 | проволока Ф0.3мм | проволока | проволока | проволока | ГОСТ 18143-72 |  | 9 | 500 | Моск обл
12Х18Н10Т | 12Х18Н10Т-ТС 1 | проволока Ф0.5мм 2 катушки | проволока | проволока | проволока | ГОСТ 18143-72 |  | 18 | 500 | Моск обл
12Х18Н10Т | 12Х18Н10Т-ТС 2 | проволока Ф0.8мм | проволока | проволока | проволока | ГОСТ 18143-72 |  | 39 | 500 | Моск обл
12Х18Н10Т | 12Х18Н10Т-ТС 1 | проволока Ф2.0мм | проволока | проволока | проволока | ГОСТ 18143-72 |  | 5 | 500 | Моск обл
12Х18Н10Т | 12Х18Н10Т-ТС 2 | проволока Ф2.5мм | проволока | проволока | проволока | ГОСТ 18143-72 |  | 10 | 500 | Моск обл
12Х18Н9Т | 12Х18Н9Т | проволока 2.0мм |  |  |  | ГОСТ 14964-74 |  | 59 | 500 | Моск обл
12Х18Н10Т | 12Х18Н10Т | проволока 2.0мм |  |  |  | ГОСТ 14964-74 |  | 81 | 500 | Моск обл
12Х18Н10Т | 12Х18Н10Т | проволока 0.5мм |  |  |  | ГОСТ 14964-74 |  | 14 | 500 | Моск обл
12Х18Н10Т | 12Х18Н10Т | проволока 0.8мм |  |  |  | ГОСТ 14964-74 |  | 21 | 500 | Моск обл
20х13 | 20х13 | проволока 20Х13 ф2.0мм |  |  |  | ГОСТ 18143-72 |  | 8.3 | 200 | Москва
ст кл 2А | ст кл 2А | проволока кл 2А Ф 0.8мм |  |  |  | ГОСТ 9389-75 |  | 8 | 50 | Москва
ст кл 2А | ст кл 2А | проволока кл 2А Ф 4.0мм |  |  |  | ГОСТ 9389-75 |  | 20 | 50 | Москва
16ХСНД-П | 16ХСНД-П | проволока 16ХСНД-П Ф3.8мм |  |  |  | ТУ 14-4-385-73 |  | 122 | 100 | Моск обл
16ХСНД-П | 16ХСНД-П | проволока 16ХСНД-П Ф4.8мм |  |  |  | ТУ 14-4-385-73 |  | 268 | 100 | Моск обл
Сетка нержавеющая
12Х18Н10Т | 12Х18Н10Т | 1-0,4х0,25 ширина 1000 |  |  |  | ГОСТ 3826-82, м.кв |  | 5 | 5000 | Моск обл
12Х18Н10Т | 12Х18Н10Т | № 1,0х0,32ширина1000, гр2 |  |  |  | ГОСТ 3826-82, м.кв |  | 1 | 5000 | Моск обл
12Х18Н10Т | 12Х18Н10Т | № 0,7х0,32ширина 1000, гр2 |  |  |  | ГОСТ 3826-82, м.кв |  | 1 | 5000 | Моск обл
12Х18Н10Т | 12Х18Н10Т | № 1,6х0,4ширина 1000, гр2 |  |  |  | ГОСТ 3826-82, м.кв |  | 1 | 5000 | Моск обл
Распродажа
51хфа | 51хфа | круг Ф10 |  |  |  | гост, ту |  | 6 | 15 | Самара
51хфа | 51хфа | круг Ф12 |  |  |  | гост, ту |  | 3 | 15 | Самара
Полоса ст20 г/к 30ммх12мм | ст20 | Полоса ст20 г/к 30ммх12мм |  |  |  | гост 1050-74 |  | 1996 | 16 | Самара
Эи962А | 16Х11Н2В2МФ | лист 1,5х1000х2000 2штуки |  |  |  | ТУ-14-1-2476-78 | ТУ-14-1-2476-78 | 51 | 250 | Моск обл
21Х2НВФА | 21Х2НВФА | лист 2,5х1200х1700 |  |  |  | ГОСТ 11268-76 | ГОСТ 11268-76 | 42 | 70 | Моск обл
21Х2НВФА | 21Х2НВФА | лист 2,5х1200х2800 |  |  |  | ГОСТ 11268-76 | ГОСТ 11268-76 | 2352 | 70 | Моск обл
21Х2НВФА | 21Х2НВФА | лист 2,5х1200х2800 |  |  |  | ГОСТ 11268-76 | ГОСТ 11268-76 | 1684 | 70 | Моск обл
ЭИ961 | 13Х11Н2В2МФ | Лист 13Х11Н2В2МФ (ЭИ961) 10ммх1200х5000 8штук |  |  |  | Анализ ВИМС |  | 4523 | 100 | Моск обл
20х13 | 20х13 | Лист 20х13 6ммх1200х5000 5штук |  |  |  | Анализ ВИМС |  | 1410 | 100 | Моск обл
Эи962А | 16Х11Н2В2МФ | Лист 16Х11Н2В2МФ (эи962А) 10ммх1200х5200 5штук |  |  |  | Анализ ВИМС |  | 2503 | 100 | Моск обл
эп410 | ВНС2Ш-М, 08Х15Н5Д2Т М | Лист эп410 15ммх1250х2000 4штуки |  |  |  | Анализ ВИМС |  | 1176 | 100 | Моск обл
Трубы лежалые
ст3 | ст3, К52/1, 17г1су | Ф1220х12, 1220х14 Ф720х10мм |  |  |  | лежалые |  | 300000 | 50 | Бугуруслан
5хнм | 5хнм | Поковки 5хнм | [5 empty] | 2830 | 70 | Моск обл
Цветные металлы |  | Цветные металлы
Припой | ВПР7 | ВПР7 Н 0,1хНД полоса ПИ нагартованая 2015г 20кг |  |  |  | ТУ 1-90082-88 |  | 20 | 10000 | Моск обл
Припой | ВПР7 | ВПР7 Н 0,1хНД полоса ПИ нагартованая 2014г 10,7кг |  |  |  | ТУ 1-90082-88 |  | 10.7 | 10000 | Моск обл
Припой | ВПР7 | ВПР7 Н 0,15хНД полоса ПИ нагартованая 2012г 17,5кг |  |  |  | ТУ 1-90082-88 |  | 17.5 | 10000 | Моск обл
Припой | ВПР27 | ВПР27 ТУ14-1-4185-86 45,14кг |  |  |  | ТУ14-1-4185-86 |  | 14 | 10000 | Моск обл
Кадмий КДО |  | Лист 1 штука |  |  |  | гост, ту |  | 10 | 500 | Самара 2
Свинец С-1, чушки |  | 0,5 чушки |  |  |  | гост, ту |  | 6 | 120 | Москва
Катоды медные (11х500х850) |  | Лист 1 штука |  |  |  | гост, ту |  | 32.5 | 400 | Самара
Титан
ОТ4-1 | ОТ4-1 | лист 0,8ммх800х1500мм -18 штук, ВСМПО |  |  |  | ту, гост |  | 83 | 2000 | Свердл обл
ВТ3-1 Д2 | ВТ3-1 Д2 | Титановый слиток Вт3-1 Д2 Ф653мм-657ммм |  |  |  | ту 1-805-087-83 |  | 10620 | 1000 | Свердл обл
ВТ3-1 Д3 | ВТ3-1 Д3 | Титановый слиток Вт3-1 Д3 ф460мм 2 слитка |  |  |  | ту 19-0000-70 |  | 3130 | 1000 | Свердл обл
5В | 5В | 5В-13т Ф744-946мм |  |  |  | ТУ 1715-520-07510017-2000 |  | 13000 | 1000 | Свердл обл
7М | 7М | 7М-115т Ф566-755мм |  |  |  | ТУ 1715-520-07510017-2000 |  | 115000 | 1000 | Свердл обл
ВТ1-0 | ВТ1-0 | ВТ1-0-260т Ф587-953мм |  |  |  | ТУ 1715-520-07510017-2000 |  | 260000 | 1000 | Свердл обл
Вт1-00 | Вт1-00 | ВТ1-00-13,13т 14 тонн |  |  |  | ТУ 1715-520-07510017-2000 |  | 14000 | 1000 | Свердл обл
ВТ22 | ВТ22 | ВТ22-80т Ф680-825мм |  |  |  | ТУ 1715-520-07510017-2000 |  | 80000 | 1000 | Свердл обл
ВТ23 | ВТ23 | ВТ23-33т Ф450-845мм |  |  |  | ТУ 1715-520-07510017-2000 |  | 33000 | 1000 | Свердл обл
ВТ5-1 | ВТ5-1 | ВТ5-1-66т Ф470-755мм |  |  |  | ТУ 1715-520-07510017-2000 |  | 66000 | 700 | Свердл обл
ОТ4 | ОТ4 | ОТ4 -180т Ф470-755мм |  |  |  | ТУ 1715-520-07510017-2000 |  | 180000 | 1000 | Свердл обл
СПЛ 37 | СПЛ 37 | СПЛ 37-2,7т Ф739мм |  |  |  | ТУ 1715-520-07510017-2000 |  | 2700 | 1000 | Свердл обл
ВТ5-1 | ВТ5-1 | ВТ5-1 Ф550мм-570мм 30 тонн |  |  |  | Ту 1-805-087-83; 16962 |  | 30000 | 700 | Свердл обл
Сплавы ЖС,ЧС
Сплавы на основе никеля |  | ЖС3ДК | [5 empty] | 204 | 800 | Москва
Сплавы на основе никеля |  | ВХЛ4 ВИ | [5 empty] | 158 | 800 | Москва
Сплавы на основе никеля |  | ЧС88 ВИ | [5 empty] | 170 | 800 | Москва
Сплавы на основе никеля |  | ВЖЛ12ВИ | [5 empty] | 132 | 800 | Москва
Сплавы на основе никеля |  | ВЖЛ14ВИ | [5 empty] | 173 | 800 | Москва
Сплавы на основе никеля |  | ЖС6УВИ | [5 empty] | 165 | 800 | Москва
Рений |  | Рений металлический |  |  |  | ТУ 176631-40110201-0010205 |  | 1.7 | договрная | Москва
Лигатура ванадиево-алюминиевая
АМТ-2 | в бочках по 375кг | (Mo-молибден 48-52%, Ti –титан 6-9%, остальное Al) |  |  |  | Гост 23911-79, ТУ 48-4-441-83 |  | 24000 | 950 | Свердл обл
АЦМК-2 | в бочках по 375кг | (Mo-молибден 36-42%, Zr –цирконий 17-22%, остальное Al ) |  |  |  | Гост 23911-79, ТУ 48-4-441-83 |  | 32000 | 950 | Свердл обл
МФТА | в бочках по 375кг | (Mo-молибден 32-38%, W-вольфрам 10-18%, Ti –титан 6-10%, остальное Al) |  |  |  | Гост 23911-79, ТУ 48-4-441-83 |  | 11000 | 950 | Свердл обл
Медная катанка
КМО |  | Медная катанка Ф8мм |  |  |  | ГОСТ Р53803-2010 |  | 20000 | 425 | Свердл обл
КМО |  | Медная катанка Ф16мм |  |  |  | ГОСТ Р53803-2010 |  | 20000 | 425 | Свердл обл
Шина медная
МО (ШМТ) |  | шина медная электротехническая МО (ШМТ) 3ммх25 |  |  |  | ГОСТ 15176-89 |  | 20000 | 425 | Свердл обл
МО (ШМТ) |  | шина медная электротехническая МО (ШМТ) 4ммх30 |  |  |  | ГОСТ 15176-89 |  | 20000 | 425 | Свердл обл
МО (ШМТ) |  | шина медная электротехническая МО (ШМТ) 5ммх20 |  |  |  | ГОСТ 15176-89 |  | 20000 | 425 | Свердл обл
МО (ШМТ) |  | шина медная электротехническая МО (ШМТ) 5ммх30 |  |  |  | ГОСТ 15176-89 |  | 20000 | 425 | Свердл обл
МО (ШМТ) |  | шина медная электротехническая МО (ШМТ) 5ммх40 |  |  |  | ГОСТ 15176-89 |  | 20000 | 425 | Свердл обл
МО (ШМТ) |  | шина медная электротехническая МО (ШМТ) 5ммх50 |  |  |  | ГОСТ 15176-89 |  | 20000 | 425 | Свердл обл
МО (ШМТ) |  | шина медная электротехническая МО (ШМТ) 5ммх60 |  |  |  | ГОСТ 15176-89 |  | 20000 | 425 | Свердл обл
МО (ШМТ) |  | шина медная электротехническая МО (ШМТ) 6ммх20 |  |  |  | ГОСТ 15176-89 |  | 20000 | 425 | Свердл обл
МО (ШМТ) |  | шина медная электротехническая МО (ШМТ) 6ммх30 |  |  |  | ГОСТ 15176-89 |  | 20000 | 425 | Свердл обл
МО (ШМТ) |  | шина медная электротехническая МО (ШМТ) 6ммх40 |  |  |  | ГОСТ 15176-89 |  | 20000 | 425 | Свердл обл
МО (ШМТ) |  | шина медная электротехническая МО (ШМТ) 6ммх100 |  |  |  | ГОСТ 15176-89 |  | 20000 | 425 | Свердл обл
МО (ШМТ) |  | шина медная электротехническая МО (ШМТ) 8ммх100 |  |  |  | ГОСТ 15176-89 |  | 20000 | 425 | Свердл обл
МО (ШМТ) |  | шина медная электротехническая МО (ШМТ) 10ммх100 |  |  |  | ГОСТ 15176-89 |  | 20000 | 425 | Свердл обл
Алюминиевый прокат
Алюминиевый лист
АД1Н Т-0,8х1500х2150мм |  | лист №0,8х1500х2150мм |  |  |  | ту, гост |  | 54 | 130 | Самара
АДН Т-0,8х1200х2000мм |  | лист №0,8х1200х2000мм |  |  |  | ту, гост |  | 21.8 | 130 | Самара
АД1М Т-0,8х1200х200мм |  | лист №0,8х1200х2000мм |  |  |  | ту, гост |  | 106 | 130 | Самара
АМцМ Т-1,2 (1,2х1200х2000) |  | лист №1,2х1200х2000 |  |  |  | ту, гост |  | 261 | 130 | Самара
АМцМ Т-1,5х1200х2050-2100мм |  | лист №1,5х1200х2050-2100мм |  |  |  | ту, гост |  | 134 | 130 | Самара
АМц1/2Н Т-1,5х1200х2000мм |  | лист №1,5х1200х2000мм |  |  |  | ту, гост |  | 58.2 | 130 | Самара
Д1АТ Т-1,5х1000х2000мм |  | лист №1,5х1000х2000мм |  |  |  | ту, гост |  | 17 | 130 | Самара
Д1АТ Т-1,5х1000х2000мм |  | лист №1,5х1200х2000мм |  |  |  | ту, гост |  | 9 | 130 | Самара
Д1АТ Т-2,5 (2,5х1200х2000) |  | лист №2,5х1200х2000 |  |  |  | ту, гост |  | 15.7 | 130 | Самара
Д16АМ Т-1,5х1200х2000мм |  | лист №1,5х1200х2000мм |  |  |  | ту, гост |  | 46 | 130 | Самара
Д16АТ 0,8х1200х3000 |  | лист №0,8х1200х3000 |  |  |  | ту, гост |  | 8 | 130 | Самара
Д16АТ 1,0х1200х3000 |  | лист №1,0х1200х3000 |  |  |  | ту, гост |  | 10 | 130 | Самара
Д16АТ 7,0х1200х2000 |  | лист №7,0х1200х2000 |  |  |  | ту, гост |  | 45 | 130 | Самара
Д16АТ Т-1,5х1200х2000мм |  | лист №1,5х1200х2000мм |  |  |  | ту, гост |  | 6 | 130 | Самара
Лист В95АМ Т=1.5х1200х4000 |  | лист №1.5х1200х4000 (2шт) |  |  |  | ту, гост |  | 40 | 130 | Самара 2
|  | Алюминиевый круг |  |  |  | ту, гост
Д1Т |  | круг Ф 8 |  |  |  | ту, гост |  | 32.8 | 130 | Самара
Д1Т |  | круг Ф24 |  |  |  | ту, гост |  | 50 | 130 | Самара
АК6 |  | круг Ф35 |  |  |  | ГОСТ 21488-97 |  | 65 | 130 | Самара
АК6 |  | круг Ф38 |  |  |  | ГОСТ 21488-97 |  | 137 | 130 | Самара
АК6 |  | круг Ф40 |  |  |  | ГОСТ 21488-97 |  | 81 | 130 | Самара
АК6 |  | круг Ф90 |  |  |  | ГОСТ 21488-97 |  | 33 | 130 | Самара
АК6Т1 |  | круг Ф35 |  |  |  | ГОСТ 21488-97 |  | 94 | 130 | Самара
АК6Т1 |  | круг Ф36 |  |  |  | ГОСТ 21488-97 |  | 9.5 | 130 | Самара
АК6Т1 |  | круг Ф85 |  |  |  | ОСТ1 90395-91 |  | 15 | 130 | Самара
Пруток Д16Ø130 |  | круг Ф130 (1шт 1,5метра) |  |  |  | ту, гост |  | 54 | 130 | Самара 2
В95Ø16 |  | круг Ф16 (от 1,8 до 1,9 метра) |  |  |  | ту, гост |  | 40.5 | 130 | Самара 2
В95Ø52 |  | круг Ф52 (1шт L=2,0 метра) |  |  |  | ту, гост |  | 12 | 130 | Самара 2
В95Т1Ø35 |  | круг Ф35 (4 шт L=2,15 метра) |  |  |  | ту, гост |  | 23 | 130 | Самара 2
АК6Ø25 |  | круг Ф25 (2 метра) |  |  |  | ту, гост |  | 49.5 | 130 | Самара 2
АМГ2СØ75 |  | круг Ф75 (4шт L= 2 метра) |  |  |  | ту, гост |  | 94 | 130 | Самара 2
АМГ2Ø80 |  | круг Ф80 (1 шт L=2 метра) |  |  |  | ту, гост |  | 27 | 130 | Самара 2
Алюминиевая проволока, фольга, профиль
Фольга АД1Т Т=0,05х300 |  | Фольга 0,05ммх300мм (1рулон) |  |  |  | ту, гост |  | 18 | 300 | Самара 2
Фольга АД1Т Т=0,4мм |  | Фольга 0,4ммх300мм (1рулон) |  |  |  | ту, гост |  | 4 | 300 | Москва
Профиль АМГ6 100-9 |  | профиль АМГ6 100-9 |  |  |  | ту, гост |  | 18 | 130 | Самара 2
АМЦ 130-274 |  | профиль АМЦ 130-274 |  |  |  | ту, гост |  | 57 | 130 | Самара 2
Алюминиевые трубы
Д1Т Ø 6х1 |  | труба Ф6х1 |  |  |  | ту, гост |  | 41.2 | 130 | Самара
АК6Т1 Ф58х15 |  | труба Ф58х15 |  |  |  | ту, гост |  | 26 | 130 | Самара
Труба Д1Т 50х15 |  | труба Ф50х15 (8шт L=2метра) |  |  |  | ту, гост |  | 75 | 130 | Самара 2
Труба Д1Т Ф50х12,5 | -отбой, плавка 99887 | Труба Д1Т Ф50ммх12,5 мм х/ддлина 3 метра) |  |  |  | ОСТ 18482-79 2008г |  | 996 | 200 | Самара 2
Медный прокат
Трубка медная
Трубка М1М Ф18х1,5 |  | М1М Ф18ммх1,5 длина 3 метра 90 шт =270 метров |  |  |  | ГОСТ 617-2006 |  | 190 | 400 | Самара
Трубка М2МØ9х0,9 |  | трубка Ф9.0х0.9 (1 бухта) |  |  |  | ту, гост |  | 26 | 350 | Самара 2
Латунный прокат
Латунные листы
Л63М Т-0,5х600х1500мм ДПРХМ |  | лист №0,5х600х1500мм ДПРХМ |  |  |  | ту, гост |  | 108.6 | 300 | Самара
ЛС59-1 Т=1,0х500х1500мм |  | Лист №1,0х500х1500мм |  |  |  | ту, гост |  | 29.5 | 300 | Самара
Л63ПТ Т-1,2х600х1500мм |  | лист №1,2х600х1500мм |  |  |  | ту, гост |  | 8.5 | 300 | Самара
Лист латунный полутвердый 0,5х600х1500 Л-63, 1 сорт |  | лист №0.5 |  |  |  | ту, гост |  | 94 | 350 | Челябинск
Лист латунный полутвердый 1,5х600х1500 Л-63, 1 сорт |  | лист №1.5 |  |  |  | ту, гост |  | 184 | 350 | Челябинск
Лента латунная
Л63М Т-0,4х250мм |  | лента №0.4х250мм |  |  |  | ту, гост |  | 44 | 300 | Самара
Л63ПТ Т-0,5х300мм |  | лента №0.5х300мм |  |  |  | ту, гост |  | 8.5 | 300 | Самара
Л63Т Т-0,5х300мм |  | лента №0.5х300мм |  |  |  | ту, гост |  | 6 | 300 | Самара
Л63ПТ Т-0,8х300мм |  | лента №0.8х300мм |  |  |  | ту, гост |  | 7 | 300 | Самара
Лента латунная твердая 0,4х290 Л-63 |  | лента №0.4х290 |  |  |  | ту, гост |  | 131 | 350 | Челябинск
Лента латунная твердая 0,5х290 Л-63 |  | лента №0.5х290 |  |  |  | ту, гост |  | 40 | 350 | Челябинск
Лента латунная твердая 0,5х290 Л-63 |  | лента №0.5х290 |  |  |  | ту, гост |  | 154 | 350 | Челябинск
Лента латунная твердая 0,5х290 Л-63 |  | лента №0.5х290 |  |  |  | ту, гост |  | 86 | 350 | Челябинск
Бронзовый прокат
Лента бронзовая
Лента 0,4х300 МНЦ 15-20 |  | лента №0.4х300 |  |  |  | ту, гост |  | 118 | 500 | Челябинск
Проволока бронзовая
Проволока БрНцР Ф3,5мм |  | Проволока Ф3,5мм |  |  |  | ту, гост |  | 205 | договорная | Моск обл
Кабель
Кабель П-296 |  | Кабель П-296 полевой кабель дальней связи |  |  |  | ТУ 16.505.293-81 |  | 70000 | 30 | Санкт Петербург
Кабель связи полевые | производство Уфимкабель | ТСКВ 10х2, 1 сорт 5.494км цена 40 руб/метр |  |  |  | ту 16.К13-009-91 |  | 5494 | 40 | Челябинск
Кабель связи полевые | производство Уфимкабель | ТСКВ 5х2, 1 сорт 1.670км цена 20 руб/метр |  |  |  | ту 16.К13-009-91 |  | 1670 | 20 | Челябинск
Note on H9: лист ЭИ652(ХН70Ю) 10мм 118кг Лист 10ммх1130х500 - 1шт 44 кг Лист 10ммх1220х490 -1шт 47 кг Лист 10мм 500х530-1шт 20 кг Лист 10хммх190х490-1шт 7 кг по Итого 118кг
Note on H13: T= 1.5х263х853мм.(7.шт.-20.3кг.) T= 1.5х263х670мм.(7шт.-15.6кг.) T= 1.5х287х850мм.(5шт.-16кг) T= 1.5х283х660мм.(5шт-12.2кг) Итого 64.1кг
Note on D43: 08х22н6т ЭП53 8х465х910 - 27кг 8х700х2930 -131кг 8х700х2930 -131кг 8х1525х1260 - 123кг 8х1216х1925 -149кг Итого 561 кг
Note on H330: инв. № 5хнм масса, кг 21 290х240х220 140 136 260х280х220 140 81 290х240х230 140 68 250х230х290 140 64 290х240х240 135 172 250х260х240 130 100 240х300х250 135 145 300х240х250 135 9 310х250х240 160 13 260х300х240 160 22 250х250х270 140 39 270х250х250 150 66 270х250х250 140 82 270х250х250 140 124 270х250х250 140 133 270х250х250 140 140 270х250х250 135 69 250х250х300 140 149 270х260х250 140 153 250х280х260 150
Note on J341: Титановый слиток Вт3-1 Д2 Ф654мм 2,090 тонн ту 1-805-087-83 Титановый слиток Вт3-1 Д2 Ф657мм 2,100 тонн 1-805-087-83 Титановый слиток Вт3-1 Д2 Ф654мм 2,160 тонн 1-805-087-83 Титановый слиток Вт3-1 Д2 Ф653мм 2,150 тонн 1-805-087-83 Титановый слиток Вт3-1 Д2 Ф657мм 2,120 тонн 1-805-087-83
Note on J342: Титановый слиток Вт3-1 Д3 ф460мм 1,480 тонн ту 19-0000-70 Титановый слиток Вт3-1 Д3 ф460мм 1,650 тонн ту 19-0000-70